## README
ハイドロゲルの架橋反応と主鎖:細胞用・治療用ゲルの整理
作成日: 2026-10-07 / 対象: 細胞封入・細胞デリバリー・治療用(臨床/前臨床)ゲル
【照合の深さについて(重要)】
PubMed/Crossref/OpenAlex/EuropePMC/PMCは作成環境のネットワーク制限でブロックされており、書誌のDB照合(DOI・PMID・巻頁)はできていません。
代わりにWeb検索で出版社・大学・PMCページの題名・誌名・年を確認しました。照合の深さは次の記号で示します。
◎ 題名・誌名・年を検索結果で確認(巻・頁は検索結果にあったものだけ記載。DOI照合ではない)
○ 一部のみ確認(ニュース記事経由、URLのslugから題名を推定、プレプリント、著者名が未確定など)
△ 未照合(検索で出なかった、または記憶ベース)
【出典】=リンク先で確認した記述 / 【考察】=私の推論で未確認(仮説として扱うこと)。
DOIは検索結果に出たもの(Lutolf 2003)を除き載せていません。
【シート構成】
1_反応一覧: 17種の架橋反応 × 代表的な主鎖・用途・ゲルの特徴(一文)
2_反応別文献: 反応番号ごとの参考文献(照合記号・出典要約・URL)。1_反応一覧の「#」と対応
3_主鎖別: 主鎖ごとの架橋反応・用途・特徴
4_重要な変数: 設計変数と結果として決まる物性
5_免疫細胞関連: 免疫細胞・遺伝子導入に近い文献
6_考察と未調査: 私の考察(仮説)と未調査項目

## 1_反応一覧
# | 反応 | 代表的な主鎖 | 細胞用/治療用での使われ方 | ゲルの特徴(一文) | 参考文献 | 最良の照合
1 | 連鎖重合型ラジカル光重合(メタクリレート/アクリレート+光開始剤) | GelMA、PEGDA、HAMA | 3D細胞封入、バイオプリンティング、マイクロパターニング | 作りやすく物性を振りやすいが、ラジカルと光開始剤を細胞に当てる点と網目の不均一さが注意点(後者は【考察】)。 | 文献数: 2(2_反応別文献を参照) | ◎
2 | 段階重合型 thiol-ene 光反応(thiol+norbornene) | PEG-NB、Gelatin-NB、HA-NB | hMSC封入、3D生化学パターニング、酵素応答性タンパク質徐放 | 段階重合で網目が均一になりやすく、GelMAより細胞が速く広がる報告がある。 | 文献数: 4(2_反応別文献を参照) | ◎
3 | thiol-Michael付加(thiol+vinyl sulfone/maleimide/acrylate) | 多腕PEG、HA | 細胞浸潤性ゲル、in situゲル化、骨再生(rhBMP-2送達)、細胞・タンパク質送達 | 光も触媒も不要で生理条件で速く進み、分解性ペプチド両端のCysで細胞応答性にできる。 | 文献数: 2(2_反応別文献を参照) | ◎
4 | SPAAC(歪み促進アジド-アルキン付加) | PEG(光thiol-eneと併用) | 無銅で細胞存在下に架橋、後から光でパターニング | 銅触媒不要で細胞適合だが、環状アルキンの合成コストと疎水性が実用上の壁(【考察】)。 | 文献数: 2(2_反応別文献を参照) | ◎
5 | IEDDA(tetrazine-norbornene) | PEG | 数分でゲル化、hMSC封入、thiol-eneとの逐次修飾 | 反応が速く不可逆で、thiol-norborneneとの比較では貯蔵弾性率約6倍・加水分解耐性が高いとされる。 | 文献数: 2(2_反応別文献を参照) | ◎
6 | Diels-Alder(furan+maleimide) | HA、PEG | 軟組織工学、細胞適合性ゲル | 触媒も開始剤も不要で、furan:maleimide比で力学特性と分解を調整できる。 | 文献数: 1(2_反応別文献を参照) | ◎
7 | 動的共有結合: hydrazone/oxime/Schiff base | PEG、HA、アルギン酸、キトサン | 応力緩和する3D培養、注射型ゲル | 結合交換で自己修復・応力緩和を示し、弾性率と緩和時間を独立に近い形で振れる。 | 文献数: 4(2_反応別文献を参照) | ◎
8 | boronate ester(フェニルボロン酸+ジオール/カテコール) | HA、PVA、多糖 | 自己修復・せん断減粘ゲル、3D封入(benzoxaborole-catechol) | pH感受性で自己修復するが、素のboronate esterは加水分解・交換しやすく長期安定性に課題。 | 文献数: 1(2_反応別文献を参照) | ○
9 | 酵素架橋(transglutaminase / HRP-H2O2) | PEG-ペプチド、HA-tyramine、ゼラチン | 注射型in situゲル、成長因子の共有結合導入 | 生理条件で進み部位特異的に修飾できるが、酵素とH2O2の管理が必要(後者は【考察】)。 | 文献数: 2(2_反応別文献を参照) | ◎
10 | イオン架橋(Ca2+/Ba2+ ↔ アルギン酸) | アルギン酸 | 細胞封入・マイクロカプセル(膵島)、T細胞担持インプラント | 最も単純で細胞に優しいが、不活性でRGD付与が必要、イオンが抜けると崩れる。 | 文献数: 3(2_反応別文献を参照) | ◎
11 | ホスト-ゲスト超分子(adamantane ↔ β-cyclodextrin) | HA | 注射型・せん断減粘・自己修復、徐放 | 注射できて素早く再構築するが、力学強度と侵食速度のバランスが課題(【考察】)。 | 文献数: 2(2_反応別文献を参照) | ○
12 | ポリマー-ナノ粒子(PNP)相互作用 | 修飾セルロース(HPMC-C12)+PEG-PLAナノ粒子 | 注射型、細胞と薬物の共送達、CAR-Tのデポ | せん断減粘と自己修復で注射でき、共有結合を使わないので細胞を化学反応に晒さない。 | 文献数: 2(2_反応別文献を参照) | ◎
13 | 温度応答ゾル-ゲル転移 | PLGA-PEG-PLGA、Pluronic、PNIPAM、キトサン | 注射型薬物徐放(ReGel)、LNP担持キトサンゲル | 注射後に体温で固まるが、細胞封入は温度・浸透圧条件で制約される(【考察】)。 | 文献数: 2(2_反応別文献を参照) | ◎
14 | 自己組織化ペプチド | RADA16(PuraMatrix) | 3D培養、止血、創傷治癒 | 水99.5%超のβ-sheetナノファイバーでECM様だが、化学修飾なしでは生理活性の自由度が低い(後者は【考察】)。 | 文献数: 2(2_反応別文献を参照) | ○
15 | 化学架橋剤による多糖の共有結合化(BDDE) | HA | 皮膚フィラー(臨床・市販) | 長期残存性は修飾度(MoD)で決まり、残留BDDEの免疫反応が安全性上の論点。 | 文献数: 1(2_反応別文献を参照) | ◎
16 | 活性エステル(NHS)-アミン反応 | 多腕PEG+trilysine | 硬膜シーラント(DuraSeal系)、組織スペーサー | 2液混合で即固化する単純な化学で、承認製品に使われる。 | 文献数: 2(2_反応別文献を参照) | ◎
17 | 天然ECM抽出物・タンパク質ゲル(Matrigel、collagen、fibrin) | ラミニン/コラーゲンIV等 | オルガノイド・細胞培養、止血(fibrin) | 生理活性は高いが成分が不定でロット差が大きく、治療用には不向き。 | 文献数: 2(2_反応別文献を参照) | ○

## 2_反応別文献
反応# | 反応 | 文献 | 出典要約/注記 | 照合 | URL
1 | 連鎖重合型ラジカル光重合(メタクリレート/アクリレート+光開始剤) | Nichol et al. 2010, Biomaterials 31(21):5536-44. Cell-laden microengineered gelatin methacrylate hydrogels | 【出典】GelMAは細胞が接着・増殖・遊走し、メタクリル化度と濃度で水和・力学特性を調整できる | ◎ | https://pmc.ncbi.nlm.nih.gov/articles/PMC2878615
1 | 連鎖重合型ラジカル光重合(メタクリレート/アクリレート+光開始剤) | Fairbanks et al. 2009, Biomaterials 30(35):6702-7. Photoinitiated polymerization of PEG-diacrylate with LAP: polymerization rate and cytocompatibility | 【出典】LAPはI2959より365 nmでのゲル化が約10倍速く、細胞封入時の生存率も保たれた | ◎ | https://pmc.ncbi.nlm.nih.gov/articles/PMC2896013
2 | 段階重合型 thiol-ene 光反応(thiol+norbornene) | Fairbanks et al. 2009, Adv Mater. A Versatile Synthetic Extracellular Matrix Mimic via Thiol-Norbornene Photopolymerization | 【出典】hMSC封入で生存率95%超。巻頁は未確認 | ◎ | https://vivo.colorado.edu/display/pubid_11634
2 | 段階重合型 thiol-ene 光反応(thiol+norbornene) | Gelatin hydrogels formed by orthogonal thiol-norbornene photochemistry for cell encapsulation, Biomater Sci 2014(責任著者 C.-C. Lin。著者全員は未確認) | 【出典】GelNBはGelMAより細胞の広がりが速く高度だった | ◎ | https://pubs.rsc.org/en/content/articlelanding/2014/bm/c4bm00070f
2 | 段階重合型 thiol-ene 光反応(thiol+norbornene) | Thiol-Ene Photopolymerizations Provide a Facile Method To Encapsulate Proteins and Maintain Their Bioactivity(Anseth研。題名のみ確認) | 題名のみ | ○ | https://vivo.colorado.edu/display/pubid_25120
2 | 段階重合型 thiol-ene 光反応(thiol+norbornene) | Poly(ethylene glycol) hydrogels formed by thiol-ene photopolymerization for enzyme-responsive protein delivery(題名のみ確認) | 題名のみ | ○ | https://experts.colorado.edu/display/pubid_25146
3 | thiol-Michael付加(thiol+vinyl sulfone/maleimide/acrylate) | Lutolf et al. 2003, PNAS 100. Synthetic matrix metalloproteinase-sensitive hydrogels for the conduction of tissue regeneration: engineering cell-invasion characteristics (DOI 10.1073/pnas.0737381100) | 【出典】VS-PEG+Cys-RGD+2Cys MMP基質ペプチド。線維芽細胞がMMP依存的に浸潤、ラット頭蓋骨欠損で4週に骨再生 | ◎ | https://pmc.ncbi.nlm.nih.gov/articles/PMC154359
3 | thiol-Michael付加(thiol+vinyl sulfone/maleimide/acrylate) | Phelps et al. 2012, Adv Mater 24:64-70. Maleimide cross-linked bioactive PEG hydrogel exhibits improved reaction kinetics and cross-linking for cell encapsulation and in situ delivery | 【出典】maleimide化PEGは化学量論的に架橋でき、臨床で使える時間スケールでin situゲル化する | ◎ | https://murthylab.berkeley.edu/wp-content/uploads/2012/04/Phelps-Adv-Mater-2012.pdf
4 | SPAAC(歪み促進アジド-アルキン付加) | DeForest, Polizzotti, Anseth 2009, Nat Mater. Sequential click reactions for synthesizing and patterning three-dimensional cell microenvironments | 題名・著者・誌名・年は確認。反応がSPAAC+thiol-eneである点は記憶で未確認(△) | ◎ | https://vivo-cub.colorado.edu/display/pubid_25148
4 | SPAAC(歪み促進アジド-アルキン付加) | DeForest & Anseth 2012, Angew Chem. Photoreversible patterning of biomolecules within click-based hydrogels | 【出典】thiol-eneとo-ニトロベンジルエーテルの光切断を直交させた可逆パターニング | ◎ | https://www.ncbi.nlm.nih.gov/pmc/articles/PMC3430005/
5 | IEDDA(tetrazine-norbornene) | Alge et al. 2013, Biomacromolecules. Synthetically Tractable Click Hydrogels for Three-Dimensional Cell Culture Formed Using Tetrazine-Norbornene Chemistry | 【出典】PEG-tetrazine+dinorbornene peptideで数分でゲル化、hMSC高生存、thiol-eneとの逐次修飾 | ◎ | https://pmc.ncbi.nlm.nih.gov/articles/PMC3623454
5 | IEDDA(tetrazine-norbornene) | Click Chemistry-Based Hydrogels for Tissue Engineering(総説) | 【出典(二次)】tetrazine-norbornene vs thiol-norbornene: 貯蔵弾性率約6倍・加水分解耐性。一次文献は未特定 | ○ | https://pmc.ncbi.nlm.nih.gov/articles/PMC12469877
6 | Diels-Alder(furan+maleimide) | Nimmo, Owen, Shoichet 2011, Biomacromolecules. Diels-Alder Click Cross-Linked Hyaluronic Acid Hydrogels for Tissue Engineering | 【出典】furan-HA+dimaleimide-PEG。furan:maleimide比で力学・分解を調整、細胞適合 | ◎ | https://figshare.com/articles/Diels_Alder_Click_Cross_Linked_Hyaluronic_Acid_Hydrogels_for_Tissue_Engineering/2683912/1
7 | 動的共有結合: hydrazone/oxime/Schiff base | McKinnon, Domaille, Cha, Anseth 2014, Adv Mater 26(6):865-72. Biophysically Defined and Cytocompatible Covalently Adaptable Networks as Viscoelastic 3D Cell Culture Systems | 【出典】PEG-hydrazone。弾性率・緩和時定数を1桁以上制御 | ◎ | https://pmc.ncbi.nlm.nih.gov/articles/PMC4582033
7 | 動的共有結合: hydrazone/oxime/Schiff base | Oxime click hydrogel, Biomacromolecules 2012, 13(10):3013-7(著者名は検索結果が「Grover, Lamら」と曖昧) | 【出典】8腕aminooxy-PEG+glutaraldehydeのoximeゲルでMSC封入、高生存・増殖 | ○ | https://pmc.ncbi.nlm.nih.gov/articles/PMC3474544
7 | 動的共有結合: hydrazone/oxime/Schiff base | Hyaluronic Acid Hydrogels Crosslinked in Physiological Conditions: Synthesis and Biomedical Applications(総説) | 【出典】imine/hydrazone/oxime等の動的共有結合HAゲルを整理 | ◎ | https://www.ncbi.nlm.nih.gov/pmc/articles/PMC8466770/
7 | 動的共有結合: hydrazone/oxime/Schiff base | Dynamic covalent bonds in self-healing, shape memory, and controllable stiffness hydrogels, Polym Chem 2020(総説) | 【出典】動的共有結合ゲルの総説 | ◎ | https://pubs.rsc.org/lg/content/articlehtml/2020/py/c9py01694e
8 | boronate ester(フェニルボロン酸+ジオール/カテコール) | Dynamic covalent bonds in self-healing... hydrogels, Polym Chem 2020(総説。boronate esterの一次文献は未特定) | 【出典】boronic esterは加水分解・交換しやすく、自己修復・せん断減粘を付与 | ○ | https://pubs.rsc.org/lg/content/articlehtml/2020/py/c9py01694e
9 | 酵素架橋(transglutaminase / HRP-H2O2) | Ehrbar et al. 2007, Biomaterials 28:3856-66. Enzymatic formation of modular cell-instructive fibrin analogs for tissue engineering | 【出典】FXIIIaで多腕PEGに接着リガンド・成長因子を結合しMMP分解性網目を形成 | ◎ | https://pmc.ncbi.nlm.nih.gov/articles/PMC2093941
9 | 酵素架橋(transglutaminase / HRP-H2O2) | Kurisawa, Chung, Yang, Gao, Uyama 2005, Chem Commun. Injectable biodegradable hydrogels composed of hyaluronic acid-tyramine conjugates | 【出典】HA-tyramine+HRPで注射後in situゲル化 | ◎ | https://pubs.rsc.org/en/content/articlelanding/2005/cc/b506989k
10 | イオン架橋(Ca2+/Ba2+ ↔ アルギン酸) | Lee & Mooney 2012, Prog Polym Sci 37:106-26. Alginate: properties and biomedical applications | 【出典】RGD付与で細胞接着が可能、創傷治癒・薬物送達・組織工学に利用 | ◎ | https://pmc.ncbi.nlm.nih.gov/articles/PMC3223967
10 | イオン架橋(Ca2+/Ba2+ ↔ アルギン酸) | 膵島マイクロカプセルの臨床状況(Ca2+ alginate/PLO/alginateと豚膵島Diabecell第I/IIa相、Ba2+カプセルのfirst-in-manと被膜周囲線維化) | 検索要約のみ。どのPMCがどの主張の出典かは未特定 | △ | https://pmc.ncbi.nlm.nih.gov/articles/PMC3660848
10 | イオン架橋(Ca2+/Ba2+ ↔ アルギン酸) | 同上(候補2) | 検索要約のみ | △ | https://pmc.ncbi.nlm.nih.gov/articles/PMC5027196
11 | ホスト-ゲスト超分子(adamantane ↔ β-cyclodextrin) | Rodell, Kaminski, Burdick 2013. Rational design of network properties in guest-host assembled and shear-thinning hyaluronic acid hydrogels(題名はURLのslugから。誌名・著者は記憶) | 題名のみ。誌名・著者は未確認 | ○ | https://researchdiscovery.drexel.edu/esploro/outputs/journalArticle/Rational-Design-of-Network-Properties-in/991019176645104721
11 | ホスト-ゲスト超分子(adamantane ↔ β-cyclodextrin) | Guest-host assembly of shear-thinning hyaluronic acid hydrogels(SFB 2013 学会抄録。論文ではない) | 【出典】Ad-HAとCD-HAのguest-host。せん断減粘、速い再構築、遅い侵食 | ○ | https://abstracts.biomaterials.org/data/papers/2013/0243-000215.pdf#page=1
12 | ポリマー-ナノ粒子(PNP)相互作用 | Appel et al. 2015, Nat Commun 6:6295. Self-assembled hydrogels utilizing polymer-nanoparticle interactions | 【出典】生体高分子がナノ粒子に選択吸着して一過性に架橋、せん断減粘・自己修復。HPMC-C12の記述は記憶(△) | ◎ | https://ideas.repec.org/a/nat/natcom/v6y2015i1d10.1038_ncomms7295.html
12 | ポリマー-ナノ粒子(PNP)相互作用 | Grosskopf et al. 2022, Sci Adv. Delivery of CAR-T cells in a transient injectable stimulatory hydrogel niche improves treatment of solid tumors(一次文献は未取得) | 【出典(二次)】CAR-T+サイトカインのPNPゲルをマウス腫瘍脇に注射し12日でがんフリー、数週間で分解 | ○ | https://news.stanford.edu/2022/04/08/gel-delivery-enhances-cancer-treatment/
13 | 温度応答ゾル-ゲル転移 | Jeong, Bae, Lee, Kim 1997, Nature 388:860-2. Biodegradable block copolymers as injectable drug-delivery systems | 【出典】PEO-PLLA系の熱応答生分解性ゲル。注射後に体温でゲル化し徐放マトリクス | ◎ | https://ideas.repec.org/a/nat/nature/v388y1997i6645d10.1038_42218.html
13 | 温度応答ゾル-ゲル転移 | US7740877B2 (ReGelはMacroMed社の商品名、特許の記述) | 【出典】特許記述 | ○ | https://patents.google.com/patent/US7740877
14 | 自己組織化ペプチド | RADA16 / PuraMatrix(Frontiers総説。一次文献のZhangらは未特定) | 【出典(二次)】RADA16は水99.5%超のβ-sheetナノファイバーゲル、PuraMatrixとして市販 | ○ | https://www.frontiersin.org/articles/10.3389/fbioe.2021.679525/full
14 | 自己組織化ペプチド | MIT DSpace 1721.1/33396(Zhang系の自己組織化ペプチド。詳細未確認) | 検索結果に出現のみ | △ | https://dspace.mit.edu/handle/1721.1/33396
15 | 化学架橋剤による多糖の共有結合化(BDDE) | Decomposition and Changes in In Vivo Post-HA Filler Injection: A Review | 【出典】BDDE架橋フィラーは1996年に欧州、2003年に米国で導入。MoDが耐久性・安全性に関与 | ◎ | https://www.ncbi.nlm.nih.gov/pmc/articles/PMC11743293/
16 | 活性エステル(NHS)-アミン反応 | DuraSeal Sealant Post Market Study NCT00704340 | 【出典】DuraSealは硬膜閉鎖用のFDA承認PEGゲル。PEG ester液+trilysine amine液は別解説(下行) | ◎ | https://clinicaltrials.gov/study/NCT00704340
16 | 活性エステル(NHS)-アミン反応 | BioChempeg 解説記事(PEG ester+trilysine amineの記述)。SpaceOAR・CoSealがPEG製品に含まれる点は検索要約のみで、SpaceOARが同一化学かは未確認 | 検索要約 | ○ | https://www.biochempeg.com/article/118.html
17 | 天然ECM抽出物・タンパク質ゲル(Matrigel、collagen、fibrin) | Matrigelの組成とロット差(検索要約。Hughes et al. 2010 Proteomicsの一次文献は未取得) | 【出典(二次)】ラミニン約60%・コラーゲンIV約30%。ロット間で力学・生化学特性が変動 | ○ | https://pmc.ncbi.nlm.nih.gov/articles/PMC7500703
17 | 天然ECM抽出物・タンパク質ゲル(Matrigel、collagen、fibrin) | collagen / fibrin 自体の文献 | 未調査 | 未調査

## 3_主鎖別
主鎖 | よく使う架橋反応 | 主な用途 | ゲルの特徴(一文)
PEG(多腕) | thiol-Michael、thiol-ene、SPAAC、IEDDA、hydrazone/oxime、FXIIIa、NHS-amine | 3D細胞培養の「ブランク」基質、シーラント | 生体不活性なのでRGDや分解ペプチドを足して設計でき、反応の選択肢が最も広い。
HA | BDDE、Diels-Alder、guest-host、HRP-tyramine、hydrazone | フィラー、注射型ゲル、軟骨 | CD44を介した細胞認識があり、化学修飾の自由度が高い(CD44の点は【考察】)。
ゼラチン(GelMA/GelNB) | メタクリレート光重合、thiol-norbornene | 3D培養、バイオプリンティング | 細胞接着配列を内蔵するが、由来ロットのばらつきがある(後者は【考察】)。
アルギン酸 | Ca2+/Ba2+イオン架橋 | 細胞カプセル、T細胞インプラント | 最も単純で承認実績もあるが、細胞接着にはRGD付与が必要。
修飾セルロース+ナノ粒子(PNP) | 非共有結合 | 注射型の細胞・サイトカイン共送達 | 共有結合を使わず注射可能で、細胞・生体分子に優しい。
PLGA-PEG-PLGA / Pluronic | 熱応答ゾル-ゲル | 注射型徐放 | 温度だけでゲル化する一方、細胞封入には条件制約がある(後者は【考察】)。
自己組織化ペプチド | 非共有結合(β-sheet) | 3D培養、止血 | ECM様ナノファイバーだが、物性の自由度は限られる(後者は【考察】)。

## 4_重要な変数
区分 | 変数/物性 | 決める・影響するもの | 出典付きの補強 | URL
設計変数 | 主鎖の種類・分子量 | 生体適合性、分解性、細胞認識、粘度 | 【考察】
設計変数 | ポリマー濃度・修飾度(メタクリル化度など) | 剛性、メッシュサイズ、膨潤 | GelMAの水和・力学特性は修飾度と濃度で調整可 | https://pmc.ncbi.nlm.nih.gov/articles/PMC2878615
設計変数 | 架橋反応の種類 | 可逆/不可逆、細胞存在下の可否、ゲル化時間 | IEDDAは数分でゲル化 | https://pmc.ncbi.nlm.nih.gov/articles/PMC3623454
設計変数 | 官能基の化学量論比 | 未反応基、到達剛性、分解 | furan:maleimide比で力学・分解を調整 | https://figshare.com/articles/Diels_Alder_Click_Cross_Linked_Hyaluronic_Acid_Hydrogels_for_Tissue_Engineering/2683912/1
設計変数 | 開始剤・光条件 | ラジカル由来の毒性、ゲル化速度 | LAPはI2959より約10倍速い | https://pmc.ncbi.nlm.nih.gov/articles/PMC2896013
設計変数 | 生理活性(RGD・分解ペプチド) | 接着、浸潤、リモデリング | MMP基質活性・接着リガンド濃度・架橋密度が浸潤を決める | https://pmc.ncbi.nlm.nih.gov/articles/PMC154359
結果の物性 | 剛性(G'、E) | 幹細胞・免疫細胞の挙動 | 3D足場で硬いほどT細胞活性化が高い(プレプリント)。PEGDA-Strep上で弾性率1→120 kPaに伴いCD69増加(検索要約) | https://www.biorxiv.org/content/10.1101/580886.full.pdf
結果の物性 | 粘弾性(応力緩和) | 細胞の広がり・増殖・分化 | 緩和速度を弾性率・分解・リガンド密度と独立に制御でき、速い緩和でMSCの増殖と骨分化が促進(Chaudhuri 2016, Nat Mater 15:326-34)。T細胞では粘性が高いとmemory様、弾性が高いとeffector様(検索要約) | https://mooneylab.seas.harvard.edu/publications/hydrogels-tunable-stress-relaxation-regulate-stem-cell-fate-and-activity
結果の物性 | メッシュサイズ・膨潤率 | 栄養・薬物・ナノ粒子の拡散、細胞遊走 | 【考察】
結果の物性 | 分解速度・機構 | 放出、足場の置換、滞留 | MMP分解性ペプチドで細胞応答性(Lutolf 2003) | https://pmc.ncbi.nlm.nih.gov/articles/PMC154359
結果の物性 | ゲル化時間 | 注射可否、細胞沈降 | 【考察】
結果の物性 | せん断減粘・自己修復 | 注射型の可否 | PNP・guest-hostで実現(Appel 2015) | https://ideas.repec.org/a/nat/natcom/v6y2015i1d10.1038_ncomms7295.html
結果の物性 | 細胞適合性・ロット再現性 | 臨床応用 | Matrigelはロット差が大きい(検索要約) | https://pmc.ncbi.nlm.nih.gov/articles/PMC7500703

## 5_免疫細胞関連
文献 | 内容 | 照合 | URL
Stephan et al. 2015, Nat Biotechnol 33:97-101 | アルギン酸スキャフォールド(コラーゲン様分子とT細胞刺激微粒子で修飾)による腫瘍反応性T細胞の送達・増殖。切除後再発の抑制、卵巣がんモデルで退縮 | ◎ | https://www.nature.com/articles/nbt.3104
Grosskopf et al. 2022, Sci Adv | PNPゲルによるCAR-T+サイトカインの局所送達(マウス)。ニュース経由 | ○ | https://news.stanford.edu/2022/04/08/gel-delivery-enhances-cancer-treatment/
mRNA-LNP担持ナノファイバー-ゲル複合体(bioRxiv 2025、プレプリント) | 局所免疫刺激ニッチ | ○ | https://www.biorxiv.org/content/10.1101/2025.01.27.633179.full.pdf
LNP担持温度応答キトサンゲル(IRF5 mRNA/CCL5 siRNAでM1化) | 検索要約のみ。一次文献は未特定 | ○ | https://scholars.houstonmethodist.org/en/publications/injectable-immunotherapeutic-hydrogel-containing-rna-loaded-lipid/

## 6_考察と未調査
区分 | 内容
【考察】全体の傾向 | 検索で見えた承認・市販製品(BDDE-HA、PEG-NHS/amine、アルギン酸のイオン架橋、fibrin系)は反応が単純で、click反応や動的共有結合は研究・前臨床が中心に見える。検索結果に基づく印象で、網羅的調査ではない。
【考察】空白領域 | ゲル「上」で免疫細胞に遺伝子導入する研究(誘引→接触→LNP/ウイルスによる導入)に直接当たる文献は今回の検索で見つかっていない。上の例はゲルを担体・ニッチとして使うものが中心。検索語を変えて再確認が必要。
【考察】thiol-Michael系 | maleimide/vinyl sulfoneの未反応基が細胞表面チオールやLNP表面・タンパク質と副反応する可能性は私の推測で未確認。免疫細胞を触れさせる設計では、化学量論をずらして未反応基を残さない、または反応クエンチを入れるのが安全側。
【考察】光重合系 | ラジカルとの同時暴露がT細胞の活性化状態や導入効率に影響する可能性は未確認。PNPや動的共有結合のような「反応で細胞を晒さない」系のほうが免疫細胞では素直、というのが仮説。
未調査 | DB照合(DOI・PMID・巻頁)は未実施。環境のNetwork accessで api.crossref.org と eutils.ncbi.nlm.nih.gov を許可すれば一括照合できる。
未調査 | collagen/fibrinの一次文献、disulfide架橋、genipin/EDC-NHS系、tyrosineの光二量化(Ru/SPS)は今回検索していない。
未調査 | 承認製品の網羅(FDA承認データベース照合)は未実施。SpaceOAR・CoSealの化学は未確認。
未調査 | 治療用ゲルの臨床試験(CAR-T局所デリバリーなど)の現況は未調査。